## 原材料
使用原材料の成分値と歩留まりの設定 | [5 empty] | ｸﾞﾘｰﾝ | ；インプット欄 |  |  | ；計算結果
表１ | [12 empty] | 表２、仮計算「主原料の溶解後Ｃ％」
|  | 使用原材料の化学成分 （％） | [5 empty] | 溶解歩留り％ |  | 溶解後Ｃ％ |  | 溶解後Ｃ％計算は |  | 吸炭量％ | 計算上の | 溶解後Ｃ% | 溶解後Ｃ% | 吸炭に消費されるｺｰｸｽ
|  | Ｃ | Ｓｉ | Ｍｎ | Ｐ | Ｓ | Ｃｕ | Ｓｉ | Ｍｎ | 上限値 | 決定値 | Ｐ－Ｔ列に示す。 |  |  | 溶解後Ｃ% | 設定上限値 | 最終決定値 | 吸炭％ | 配合比 | 加重平均
| Ｆ１-ＥＰ | 3.67 | 1.87 | 0.47 | 0.02 | 0.023 | 0 | 80 | 80 | 3.9 | 3.9 |  | Ｆ１-ＥＰ | 0.362236 | 4.032236 | 3.9 | 3.9 | 0.23 | 50 | 0.115
キュポラ | 鋼屑 | 0.1 | 0.2 | 0.5 | 0.01 | 0.01 | 0.02 | 80 | 80 | 2.8 | 2.8 |  | 鋼屑 | 2.9 | 3 | 2.8 | 2.8 | 2.7 | 30 | 0.81
炉頂装入 | 戻り | 3.25 | 1.7 | 0.43 | 0.072 | 0.076 | 0.02 | 80 | 80 | 3.9 | 3.7631 |  | 戻り | 0.5131 | 3.7631 | 3.9 | 3.7631 | 0.5131 | 20 | 0.10262
材料 | 故銑 | 3.25 | 1.7 | 0.43 | 0.072 | 0.076 | 0.03 | 80 | 80 | 3.9 | 3.7631 |  | 故銑 | 0.5131 | 3.7631 | 3.9 | 3.7631 | 0.5131 | 0 | 0
| Fe-Si |  | 75 |  |  |  |  | 80 | [9 empty] | 吸炭量加重平均 | 合計 | 1.02762
| Fe-Mn |  |  | 75 |  |  |  |  | 80 | 各原材料の溶解後Ｃ％については | [7 empty] | ｺｰｸｽ比換算 |  | 1.1418
| ｺｰｸｽ | 90 |  |  |  | 0.6 |  |  |  | 自社の実績値から上限値を設定 |  |  | 「計算式」
| 石灰石 | [8 empty] | することが出来ます。 |  |  | 吸炭量％（銑鉄，戻り，故銑） ＝-1.984+0.00228X-0.3592Y+0.000435Z | [5 empty] | ・・・・・・・・式１
[10 empty] | 溶解後Ｃ％は計算値と設定上限値を |  |  |  |  | Ｘ； 出湯温度， Ｙ； 原材料のＣ％， Ｚ； 送風温度
鍋内添加 | Fe-Si |  | 75 |  |  |  |  | 90 |  | 比較し、いずれか小さい値を決定値と |  |  | 「式１は低Ｃ銑（Ｃ 3.20%/3.60%)の100％配合の操業結果から得られた吸炭式」
| 接種剤 |  | 75 |  |  |  |  | 90 |  | して配合計算に用います。
| Ｃｕ | [5 empty] | 95 |  |  | 「上限値を指定しない場合は５以上の |  |  | 吸炭量％（鋼屑）＝0.005X-4.85 |  |  |  | ・・・・・・・・・・・・・・・・・・・・・・・・・・・・・・・式２
[10 empty] | 数値を入力します。」 |  |  |  |  | Ｘ； 出湯温度，
注意）、本ｼｽﾃﾑは保護されていません。従って自社のスタイルに変更が可能です。
「式２は過去にキュポラ操業各社のデーターから算出した吸炭式」
計算上の溶解後ｃ％＝各原材料のＣ％ ＋ 吸炭量％
溶解後Ｃ％最終決定値＝計算上溶解後Ｃ％と設定上限値を比較し、小さい値を選択

## 配合計算
「配合計算」 | [25 empty] | 1998,５
|  | ｸﾞﾘｰﾝ | ；ｲﾝﾌﾟｯﾄ欄 |  |  | ；計算結果 | [11 empty] | 「仮計算」 | [7 empty] | 福田博商店…加古川殿へ
[11 empty] | 仮計算 | [6 empty] | 表７，炭素比から出湯温度の算出
表３、配合率の指定 |  |  |  | 表４、操業条件 |  |  | 表５，溶湯化学成分値の設定と計算値 |  |  |  | 表６，'「配合計算」 | [7 empty] | 過去実績 | 今回目標 | 計算式
|  | 配合率 |  |  | 過去の | 今回の |  | 鉄源の | 出湯時 | 製品の |  | Ｃ | Ｓｉ | Ｍｎ | Ｐ | Ｓ | Ｃｕ | 炭素比 | 11.7 | 11.7 | ｺｰｸｽ比×ｺｰｸｽのＣ％÷100
|  | 「％」 |  |  | 実績値 | 目標値 |  | 成分値 | 成分値 | 成分値 | Ｆ１-ＥＰ | 1.95 | 0.748 | 0.188 | 0.01 | 0.0115 | 0 | 実績出湯温度A | 1550 | -
| Ｆ１-ＥＰ | 50 |  | 出湯温度 ℃ | 1550 | 1550 | Ｃ | 3.54262 | 3.54262 | 3.54262 | 鋼屑 | 0.84 | 0.048 | 0.12 | 0.003 | 0.003 | 0.006 | 計算出湯温度B | 1456.117 | 1456.117 | 77.8×√炭素比 ＋１１９０・・・式７
キュポラ | 鋼屑 | 30 |  | 送風温度 ℃ | 300 | 300 | Ｓｉ | 1.068 | 1.5975 | 1.8 | 戻り | 0.75262 | 0.272 | 0.0688 | 0.0144 | 0.0152 | 0.004 | 温度差異 A-B | 93.88306
炉頂装入 | 戻り | 20 |  | 追込めｺｰｸｽ比 ％ | 13 | 13 | Ｍｎ | 0.3768 | 0.5 | 0.5 | 故銑 | 0 | 0 | 0 | 0 | 0 | 0 | 今回出湯温度C | - | 1550 | 今回計算温度＋過去の温度差異
材料 | 故銑 | 0 |  | 溶解速度(T/ｈｒ） | 3 | 3 | Ｐ | 0.0274 | 0.0274 | 0.0274 | ｺｰｸｽ |  |  |  |  | 0.0468 |  | 「送風温度による出湯温度の補正」
| 小 計 | 100 |  |  |  |  | Ｓ | 0.0765 | 0.0765 | 0.0765 | 小 計 | 3.54262 | 1.068 | 0.3768 | 0.0274 | 0.0765 | 0.01 | 送風温度 | 300 | 300
| Fe-Si | 0.8825 |  | 今回の送風温度とｺｰｸｽ比を設定する |  |  | Ｃｕ | 0.01 | 0.01 | 0.4 | Fe-Si |  | 0 |  |  |  |  | 計算出湯温度 | 1454.24 | 1454.24 | 1374.2+0.2668送風温度・・・・式８
| Fe-Mn | 0.2053333 |  | ことで、過去の実績値から出湯温度と |  |  | ＣＥ値 | 3.89862 | 4.07512 | 4.14262 | 接種剤 |  | 0.2025 |  |  |  |  | 温度差異Ｄ | ー | 0 | 送風温度差による出湯温度の変化
鍋内添加 | Fe-Si | 0 |  | 溶解速度を予測算出します。 |  |  | ＳＣ値 | 0.9092384 | 0.9495652 | 0.9659496 | Ｃｕ | [6 empty] | 最終出湯温度 | ー | 1550 | 今回出湯温度Ｃ＋温度差異Ｄ
| 接種剤 | 0.3 |  |  |  |  | 成熟度 |  |  | 100 | 出湯時必要％ |  | 1.5975 | 0.5 |  |  |  | 溶湯の含熱量(Kcal/ton） |  | 332607.75 | y=(27.25+0.197005*出湯温度）溶湯Kg
| Ｃｕ | 0.4105263 |  | ｷｭﾎﾟﾗ炉内径 （m） |  | 0.7 | 比較硬さ |  |  | 1 | 出湯時の過不足 |  | 0.5295 | 0.1232 |  |  | 0.39 | コークスの熱量(Kcal） |  | 1040000 | ｺｰｸｽの発熱量を8000Kcal/Kgとする
|  |  |  | １掛の装入量（ Kg） |  | 300 | 強度MPａ |  |  | 218.6298 | [7 empty] | エネルギー効率（％） |  | 31.98151
鍋受湯量 （Ｋｇ/鍋） |  | 300 |  | 最適送風量 （ N㎡/min） |  | 39.54202 | 硬度ＨＢ |  |  | 195.9294 | [8 empty] | 表８，炭素比と溶解速度及び送風量の関係
[11 empty] | 各原材料のＣ％＝ |  | 各原材料の溶解後Ｃ％決定値×配合比 | [5 empty] | 「Pａｔｔｅｒｓｏｎの網目線図より」 |  |  | 「溶解速度の補正手順」
各原材料の配合は表５，のＣ％、更に強度（ＭＰａ）を確認しながら、 | [6 empty] | 自社の実績から成熟度、比較硬さを |  |  |  | 〃 Ｓｉ，Ｍｎ％＝ |  | 各原材料のＳｉ，Ｍｎ％×配合比×溶解歩留まり | [5 empty] | 炭素比 | 溶解速度 | 送風量 | 過去の炭素比 | 11.7 | ％に対応した
指定します。 | [6 empty] | 設定することで、より正確な材質設計が |  |  |  | 〃Ｐ，Ｓ，Ｃｕ％＝ |  | 各原材料のＰ，Ｓ，Ｃｕ％×配合比 |  |  |  |  | 炭素比の値を | % | T/㎡，HR | Nm3/min，㎡ | 溶解速度は | 6.8 | T/㎡，HR | ；表８から検索
尚、Ｃ％や強度は表４，の操業条件によっても変化しますので注意します。 | [6 empty] | 可能となります。 |  |  |  | 「ｺｰｸｽ中のＳ％の６０％が溶湯中に入るとします。」 | [6 empty] | 見て、それに | 8 | 8.5 | 100 | 炉内直径 | 0.7 | ｍより算出される
[7 empty] | 不明な場合は成熟度100、比較硬さ1.0で |  |  |  | 石灰石の配合率；ｺｰｸｽ比の２０％とする。（印刷画面で直接計算） | [6 empty] | 対応した溶解 | 8.5 | 8.25 | 100.5 | 炉断面積、 | 0.38465 | ㎡から、
[7 empty] | 設定します。 | [10 empty] | 速度と送風量 | 9 | 8 | 101 | 溶解速度は | 2.61562 | ｔ/ｈｒとなる。
[18 empty] | を選択する。 | 9.5 | 7.75 | 101.5 | 過去実績値 | 3 | ｔ/ｈｒに対し、
[19 empty] | 10 | 7.5 | 102 | 必要な補正は | 0.38438 | ｔ/ｈｒとなる。
[19 empty] | 10.5 | 7.25 | 102.3
[19 empty] | 11 | 7 | 102.5
[19 empty] | 11.5 | 6.8 | 102.8 | 今回の炭素比 | 11.7 | ％に対応した
[19 empty] | 12 | 6.6 | 103 | 溶解速度は | 6.8 | T/㎡，HR | ；表８から検索
[19 empty] | 12.5 | 6.5 | 103.2 | 炉断面積， | 0.38465 | ㎡から、
[19 empty] | 13 | 6.35 | 103.5 | 溶解速度は | 2.61562 | ｔ/ｈｒとなるが、上記補正値から
[19 empty] | 13.5 | 6.25 | 103.8 | 真溶解速度は | 3 | ｔ/ｈｒとなる。
[19 empty] | 14 | 6.2 | 104
| 「計算式」 | [17 empty] | 14.5 | 6.1 | 104.5
[19 empty] | 15 | 6 | 105.3 | 「送風量の計算」表８からの検索
| 「表５」 | [17 empty] | 15.5 | 5.9 | 106 | 送風量は | 102.8 | Nm3/min，㎡であり、
| ＣＥ値＝Ｃ％ ＋ Ｓｉ％/3・・・・・・・・・・・・・・・・・・・・・・式３ | [17 empty] | 16 | 5.8 | 107 | 炉断面積, | 0.38465 | ㎡から、
| ＳＣ値＝Ｃ％ ÷（4.23-Ｓｉ％/3.2)・・・・・・・・・・・・・・・式４ | [17 empty] | 16.5 | 5.75 | 108.2 | 真の送風量は | 39.54202 | Ｎm3/mｉｎとなる。
| 強度（ＭＰａ）＝（102-82.5ＳＣ）×9.8×成熟度/100・・式５ | [17 empty] | 17 | 5.73 | 109.2 | 「この値はあくまでも参考値である」
| 硬度（ＨＢ） ＝（100＋4.3×ＭＰａ/9.8)×比較硬さ・・・式６ | [17 empty] | 17.5 | 5.72 | 110.3
| 「表７」 | [17 empty] | 18 | 5.7 | 112
計算出湯温度Ｂ・・・Ｐａｔｔｅｒｓｏｎの網目線図より求めた炭素比と出湯温度との関係（キュポラ・・・３９ページ，図５３）
のグラフから、下記関係式を作成使用。
| 計算出湯温度B＝ |  | 77.8×√炭素比 ＋１１９０・・・式７
ここで得られる温度は実績温度とは異なるため、この値と実績温度との差を求めて修正している。
送風温度による出湯温度の補正・・・・・Ｈ．ｊｕｎｇｂｌｕｔｈらが測定した出湯温度に及ぼす送風温度とｺｰｸｽ比
（キュポラ・・・９５ページ，図１４２）のグラフからｺｰｸｽ比１１％の例から
下記式を作成使用。
| 計算出湯温度 ＝ |  | 1374.2+0.2668送風温度・・・・式８
過去実績と今回目標のそれぞれの送風温度によって算出した計算出湯の差を求め、その値を
炭素比から求めた出湯温度に追加補正している。
溶湯の含熱量・・・中江「鋳鉄溶解ハンドブック」 Ｐ３８６ 図14･1鋳鉄の温度と含熱量の関係図から１２００℃以上の
直線部分を以下の回帰式を作成使用。
| 溶湯の含熱量＝ |  | y=(27.25+0.197005*出湯温度）溶湯Kg

## 配合表印刷
|  | キュポラ配合計算表 | [8 empty] | Ｅｘｃｅｌ９７
[9 empty] | 作成； | 1998-02-24
|  | 配合率 | 装入量 |  | 使用原材料の化学成分 （％） |  |  |  |  | 溶解後 | 溶解歩留り ％
|  | （％） | (Kg/掛） | Ｃ | Ｓｉ | Ｍｎ | Ｐ | Ｓ | Ｃｕ | Ｃ％ | Ｓｉ | Ｍｎ
| Ｆ１-ＥＰ | 50 | 150 | 3.67 | 1.87 | 0.47 | 0.02 | 0.023 | 0 | 3.9 | 80 | 80
キュポラ | 鋼屑 | 30 | 90 | 0.1 | 0.2 | 0.5 | 0.01 | 0.01 | 0.02 | 2.8 | 80 | 80
炉頂装入 | 戻り | 20 | 60 | 3.25 | 1.7 | 0.43 | 0.072 | 0.076 | 0.02 | 3.7631 | 80 | 80
材料 | 故銑 | 0 | 0 | 3.25 | 1.7 | 0.43 | 0.072 | 0.076 | 0.03 | 3.7631 | 80 | 80
| 小 計 | 100 | 300
| Fe-Si | 0.8825 | 2.6475 |  | 75 | [5 empty] | 80
| Fe-Mn | 0.2053333 | 0.616 |  |  | 75 | [5 empty] | 80
| ｺｰｸｽ | 13 | 39 | 90
| 石灰石 | 2.6 | 7.8
鍋内添加 | Fe-Si | 0 | 0 | Kg/鍋 | 75 | [5 empty] | 90 | 出湯量
| 接種剤 | 0.3 | 0.9 | Kg/鍋 | 75 | [5 empty] | 90 | (Kg）
| Ｃｕ | 0.4105263 | 1.231579 | Kg/鍋 |  |  |  |  | 95 |  |  | 300
|  | ＣＥ値 | ＳＣ値 |  | 成 分 （％） |  |  |  |  | 材質の | 計算上の材質
|  |  |  | Ｃ | Ｓｉ | Ｍｎ | Ｐ | Ｓ | Ｃｕ | 設定 | ＭＰａ | ＨＢ
成分調整前（鉄源のみ） |  | 3.89862 | 0.9092384 | 3.54262 | 1.068 | 0.3768 | 0.0274 | 0.0765 | 0.01 | 成熟度・・・ | 100
出湯時の成分値 |  | 4.07512 | 0.9495652 | 3.54262 | 1.5975 | 0.5 | 0.0274 | 0.0765 | 0.01 | 比較硬さ・・・・・ |  | 1
製品の成分値 |  | 4.14262 | 0.9659496 | 3.54262 | 1.8 | 0.5 | 0.0274 | 0.0765 | 0.4 |  | 218.6298 | 195.9294
| コークス比 | 送風温 | 出湯温 | 最適送風量 |  | 吸炭消費 |  |  | 「参考」 | ｺｰｸｽ熱量 | 溶湯熱量 | ｴﾈﾙｷﾞｰ
操業条件 | （％） | 度（℃） | 度（℃） | Ｑ/Ａ | Nm3/mi | ｺｰｸｽ% |  |  |  | 「Kcal」 | 「Kcal」 | 効率 %
| 13 | 300 | 1550 | 102.8 | 39.54202 | 1.1418 |  |  |  | 1040000 | 332607.75 | 31.98151

## 成分と材質確認
製品の成分値的中率と材質の確認
|  | 製 品 の 成 分 値 （％） | [5 empty] | 材 質
| Ｃ | Ｓｉ | Ｍｎ | Ｐ | Ｓ | Ｃｕ | ＳＣ値 | ＭＰａ | ＨＢ | 成熟度 | 比較硬さ
配合計画値 | 3.54262 | 1.8 | 0.5 | 0.0274 | 0.0765 | 0.4 | 0.9659496 | 218.6298 | 195.9294 | 100 | 1
実績成分値 | 3.6 | 1.75 | 0.48 | 0.025 | 0.08 | 0.39 | 0.9774309 | 200 | 180 | 91.7519 | 0.9586957
的中率（％） | 101.6197 | 97.22222 | 96 | 91.24088 | 104.5752 | 97.5 | 101.1886
ここで確認した結果を次回の操業に活用することで、次回操業の精度向上となります。